## ISTRUZIONI
Il foglio di calcolo definisce i parametri meccanici per la muratura esistente e
consente di eseguire le verifiche a flessione e taglio di un pannello murarario
In accordo al DM 17/01/2018 e alla circolare n.7 del 21/01/2019
Versione 1.06
2020-06-21
www.davidecicchini.it | Ing. Davide Cicchini
Ing. Leonardo Rigazzi
www.davidecicchini.it

## DATI
MURATURA ESISTENTE
CARATTERISTICHE GEOMETRICHE
lunghezza del pannello murario |  |  | l | 4
Spessore del pannello murario |  |  | t | 0.6
Altezza del pannello murario |  |  | H | 2.9
TIPOLOGIA DELLA MURATURA
Muratura in pietrame disordinata
Livello di conoscenza |  |  | LC | LC1
Fattore di confidenza |  |  | FC | 1.35
OSS: Per il ivello LC3 si considerano cautelativamente i valori medi delle caratterisitche
meccaniche della muratura.
stato di fatto | Malta buona (solo se la malta è >2MPa) |  |  | no
| Ricorsi o listature |  |  | no
| Connessione trasversale |  |  | no
interventi di consolidamento | Iniezioni di miscele leganti |  |  | no
| Intonco Armato |  |  | no
| Ristilatura armata con connessione dei paramenti |  |  | no
| Diatoni artificiali o tirantini antiespulsivi |  |  | no
Rigidezza fessurata (100% = "non fessurato") |  |  |  | 100%
SOLLECITAZIONI
Sforno normale agente in testa al pannello |  |  | N | 250
Sforzo di taglio agente nel piano del pannello |  |  | T | 50
Momento flettente agente nel piano |  |  | Mt | 121
Momento flettente agente fuori del piano |  |  | Ml | 11.09
Tipo di analisi |  |  |  | lineare
Coefficiente di sicurezza γm |  |  |  | 2
coefficiente definito da utente |  |  |  | 3
COEFFICIENTE DA UTENTE
Inserire i coefficienti correttivi manualmente? |  |  |  | no
(Opzione da usare con cautela)
fm (N/cm2)
| stato di fatto | Malta buona |  | 1
|  | Ricorsi o listature |  | 1
|  | Connessione trasversale |  | 1
| interventi di consolidamento | Iniezioni di miscele leganti |  | 1
|  | Muratura armata |  | 1
|  | Ristilatura armata con connessione dei paramenti |  | 1
|  | Diatoni artificiali o tirantini antiespulsivi |  | 1
τ0 (N/cm2)
| stato di fatto | Malta buona |  | 1
|  | Ricorsi o listature |  | 1
|  | Connessione trasversale |  | 1
| interventi di consolidamento | Iniezioni di miscele leganti |  | 1
|  | Muratura armata |  | 1
|  | Ristilatura armata con connessione dei paramenti |  | 1
|  | Diatoni artificiali o tirantini antiespulsivi |  | 1
fv0 (N/cm2)
| stato di fatto | Malta buona |  | 1
|  | Ricorsi o listature |  | 1
|  | Connessione trasversale |  | 1
| interventi di consolidamento | Iniezioni di miscele leganti |  | 1
|  | Muratura armata |  | 1
|  | Ristilatura armata con connessione dei paramenti |  | 1
|  | Diatoni artificiali o tirantini antiespulsivi |  | 1
E (N/mm2)
| stato di fatto | Malta buona |  | 1
|  | Ricorsi o listature |  | 1
|  | Connessione trasversale |  | 1
| interventi di consolidamento | Iniezioni di miscele leganti |  | 1
|  | Muratura armata |  | 1
|  | Ristilatura armata con connessione dei paramenti |  | 1
|  | Diatoni artificiali o tirantini antiespulsivi |  | 1
G (N/mm2)
| stato di fatto | Malta buona |  | 1
|  | Ricorsi o listature |  | 1
|  | Connessione trasversale |  | 1
| interventi di consolidamento | Iniezioni di miscele leganti |  | 1
|  | Muratura armata |  | 1
|  | Ristilatura armata con connessione dei paramenti |  | 1
|  | Diatoni artificiali o tirantini antiespulsivi |  | 1
w (kN/m3)
| stato di fatto | Malta buona |  | 1
|  | Ricorsi o listature |  | 1
|  | Connessione trasversale |  | 1
| interventi di consolidamento | Iniezioni di miscele leganti |  | 1
|  | Muratura armata |  | 1
|  | Ristilatura armata con connessione dei paramenti |  | 1
|  | Diatoni artificiali o tirantini antiespulsivi |  | 1

## Caratteristiche Materiale
CARATTERISTICHE DEI MATERIALI
Muratura in pietrame disordinata |  | fm (N/cm2) | τ0 (N/cm2) | fv0 (N/cm2) | E (N/mm2) | G (N/mm2) | w (kN/m3)
|  | 100 | 1.8 | 0 | 870 | 290 | 19
Malta buona |  | 1 | 1 | 1 | 1 | 1 | 1
Ricorsi o listature |  | 1 | 1 | 1 | 1 | 1 | 1
Connessione trasversale |  | 1 | 1 | 1 | 1 | 1 | 1
Iniezioni di miscele leganti |  | 1 | 1 | 1 | 1 | 1 | 1
Intonaco Armato |  | 1 | 1 | 1 | 1 | 1 | 1
Ristilatura armata con connessione dei paramenti |  | 1 | 1 | 1 | 1 | 1 | 1
Diatoni artificiali o tirantini antiespulsivi |  | 1 | 1 | 1 | 1 | 1 | 1
Condizione fessurata |  | 1 | 1 | 1 | 1 | 1 | 1
Coefficiente Risultante |  | 1 | 1 | 1 | 1 | 1 | 1
Coefficiente massimo applicabile | 3.5 | 1 | 1 | 1 | 1 | 1 | 1
|  | 100 | 1.8 | 0 | 870 | 290 | 19
Peso specifico della muratura |  |  | w | 19 | 1.9
Resistenza media a compressione della muratura |  |  | fm | 1000 | 1
Resistenza media a taglio della muratura |  |  | τ0 | 18 | 0.018
Resistenza media a taglio in assenza di tensioni normali |  |  | fv0 | 0 | 0
Resistenza di calcolo, a compressione della muratura |  |  | fd | 370.3704 | 0.3703704
Resistenza di calcolo, a taglio della muratura |  |  | τ0d | 6.666667 | 0.006666667
Resistenza di calcolo a taglio in assenza di tensioni normali |  |  | fv0,d | 0 | 0
Valore medio del modulo di elasticità normale |  |  | E | 870 | 870000
Valore medio del modulo di elasticità tangenziale |  |  | G | 290 | 290000
Fattore di confidenza |  |  | FC | 1.35 | -
Coefficiente di sicurezza |  |  | γm | 2 | -

## FOGLIO DEPOSITO (hidden)
Valori di riferimento dei parametri meccanici medi e peso specifico per diverse tipologie di muratura.
| 1 | 2 | 3 | 4 | 5 | 6 | 7 | 8 | 9 | 10 | 11 | 12 | 13 | 14 | 15
|  | fm (N/cm2) | τ0 (N/cm2) | fv0 (N/cm2) | E (N/mm2) | G (N/mm2) | w (kN/m3) | Malta buona | RISTILATURA | ricorsi o listature | connessione | DIATONI ART | Iniezioni | Intonaco arm | max | coef.correttivo | 1
1 | Muratura in pietrame disordinata | 150 | 2.5 | -- | 870 | 290 | 19 | 1.5 | 1.6 | 1.3 | 1.5 | 1.5 | 2 | 2.5 | 3.5
2 | Muratura a conci sbozzati, con paramenti di limitato spessore disomogeneo | 200 | 4.3 | -- | 1230 | 410 | 20 | 1.4 | 1.5 | 1.2 | 1.5 | 1.4 | 1.7 | 2 | 3 | coef.correttivo | 1
3 | Muratura in pietre a spacco con buona tessitura | 320 | 6.5 | -- | 1740 | 580 | 21 | 1.3 | 1.4 | 1.1 | 1.3 | 1.3 | 1.5 | 1.5 | 2.4
4 | Muratura irregolare di pietra tenera | 180 | 3.5 | -- | 1080 | 360 | 16 | 1.5 | 1.1 | 1.2 | 1.3 | 1.5 | 1.4 | 1.7 | 2 | coef.correttivo | 1
5 | Muratura a conci regolari di pietra tenera | 260 | 6 | 14.5 | 1410 | 450 | 16 | 1.6 | 1.2 | 1 | 1.2 | 1.6 | 1.2 | 1.5 | 1.8
6 | Muratura a blocchi lapidei squadrati | 700 | 10.5 | 23 | 2850 | 950 | 22 | 1.2 | 1 | 1 | 1.2 | 1.2 | 1.2 | 1.2 | 1.4 | coef.correttivo | 1
7 | Muratura in mattoni pieni e malta di calce | 345 | 9 | 20 | 1500 | 500 | 18 | 1 | 1.2 | 1 | 1.3 | 1 | 1.2 | 1.5 | 1.8
8 | Muratura in mattoni semipieni con malta cementizia (doppio UNI foratura<40%) | 650 | 12.5 | 28 | 4550 | 1137.5 | 15 | 1.2 | 1 | 1 | 1 | 1.2 | 1 | 1.3 | 1.3 | coef.correttivo | 1
9 | Muratura in pietrame disordinata | 100 | 1.8 |  | 870 | 290 | 19 | 1.5 | 1.6 | 1.3 | 1.5 | 1.5 | 2 | 2.5 | 3.5 | coef.correttivo | 1
10 | Muratura a conci sbozzati, con paramenti di limitato spessore disomogeneo | 200 | 3.5 |  | 1230 | 410 | 20 | 1.4 | 1.5 | 1.2 | 1.5 | 1.4 | 1.7 | 2 | 3
11 | Muratura in pietre a spacco con buona tessitura | 260 | 5.6 |  | 1740 | 580 | 21 | 1.3 | 1.4 | 1.1 | 1.3 | 1.3 | 1.5 | 1.5 | 2.4
12 | Muratura irregolare di pietra tenera | 140 | 2.8 |  | 1080 | 360 | 14.5 | 1.5 | 1.1 | 1.2 | 1.3 | 1.5 | 1.4 | 1.7 | 2
13 | Muratura a conci regolari di pietra tenera | 200 | 4 | 10 | 1410 | 450 | 14.5 | 1.6 | 1.2 | 1 | 1.2 | 1.6 | 1.2 | 1.5 | 1.8
14 | Muratura a blocchi lapidei squadrati | 580 | 9 | 18 | 2850 | 950 | 22 | 1.2 | 1 | 1 | 1.2 | 1.2 | 1.2 | 1.2 | 1.4
15 | Muratura in mattoni pieni e malta di calce | 260 | 5 | 13 | 1500 | 500 | 18 | 1 | 1.2 | 1 | 1.3 | 1 | 1.2 | 1.5 | 1.8
16 | Muratura in mattoni semipieni con malta cementizia (doppio UNI foratura<40%) | 500 | 8 | 20 | 4550 | 1137.5 | 15 | 1.2 | 1 | 1 | 1 | 1.2 | 1 | 1.3 | 1.3
Muratura in pietrame disordinata | 1 | 2 |  |  | si
Muratura a conci sbozzati, con paramenti di limitato spessore disomogeneo | 1 | 2 |  |  | no |  |  | 1.5 | Malta buona
Muratura in pietre a spacco con buona tessitura | 1 | 2
Muratura irregolare di pietra tenera | 1 | 2 |  |  | lineare | 2 |  | 1.6 | RISTILATURA
Muratura a conci regolari di pietra tenera | 1 | 2 |  |  | non lineare | 1
Muratura a blocchi lapidei squadrati | 1 | 2 |  |  | utente | 3 |  | 1.3 | Ricorsi o listature
Muratura in mattoni pieni e malta di calce | 1 | 2
Muratura in mattoni semipieni con malta cementizia (doppio UNI foratura<40%) | 1 | 2 | [5 empty] | 1.5 | Connessione trasversale
[8 empty] | 1.5 | diatoni artificiali
[8 empty] | 2 | Iniezioni di miscele leganti
LC1 | 1.35 | 2 | [5 empty] | 2.5 | Muratura armata
LC2 | 1.2
LC3 | 1
|  |  | w |  | 19 | kN/m³ |  |  | 100% | 1
|  |  | fm |  | 1000 | kN/m² |  |  | 75% | 0.75
|  |  | fmd |  | 370.3704 | kN/m² |  |  | 50% | 0.5
|  |  | τ0d |  | 18 | kN/m²
|  |  | FC |  | 1.35 | [-]
|  |  | γm |  | 2 | [-]
|  |  | 0 |  | 0
|  |  | -0.0007 |  | 0
|  |  | -0.0007 |  | -370.3704
|  |  | -0.0035 |  | -370.3704
|  |  | -0.0035 |  | 0
Muratura in pietrame disordinata | [5 empty] | fm (N/cm2) | τ0 (N/cm2) | fv0 (N/cm2) | E (N/mm2) | G (N/mm2) | w (kN/m3) |  | 0
[6 empty] | 100 | 1.8 | 0 | 870 | 290 | 19 |  | 0
Malta buona | [5 empty] | 1 | 1 | 1 | 1 | 1 | 1
ristilatura armata | [5 empty] | 1 | 1 | 1 | 1 | 1 | 1 |  | 0
Ricorsi o listature | [5 empty] | 1 | 1 | 1 | 1 | 1 | 1
Connessione trasversale | [5 empty] | 1 | 1 | 1 | 1 | 1 | 1 |  | 0
DIATONI ARTIFICIALI | [5 empty] | 1 | 1 | 1 | 1 | 1 | 1
Iniezioni di miscele leganti | [5 empty] | 1 | 1 | 1 | 1 | 1 | 1
Muratura armata | [5 empty] | 1 | 1 | 1 | 1 | 1 | 1
[6 empty] | 100 | 1.8 | 0 | 870 | 290 | 19
1

## RESISTENZA MURATURA
RIEPILOGO DATI
h | 2.9 | N | -250
l | 4 | T | 50
t | 0.6 | Mt | 121
|  | Ml | 11.09
VERIFICA A FLESSIONE NEL PIANO
Tensione media di compressione |  | σmedio | -104.1667
Forza di compressione |  | Fc | 250
Porzione compressa |  | x | 1.654412
Momento resistente |  | Mrd (Piano) | 334.5588
Verifica |  | Verifica | verificato
VERIFICA A TAGLIO (TURNSEK-CACOVIC) C8.7.1.5
Coef. Correttivo legato alla distribuzione degli sforzi |  | b | 1
Resistenza media a taglio della muratura |  | τ0 | 20.83333
Resistenza di calcolo per fessurazione diagonale |  | ftd | 31.25
Tensione resistente a taglio |  | τlim | 33.78856
Resistenza a taglio |  | Vrd | 81.09254
Verifica |  | Verifica | verificato
VERIFICA A FLESSIONE FUORI DEL PIANO
Tensione media di compressione |  | σmedio | -104.1667
Porzione compressa |  | x | 0.2481618
Forza di compressione |  | Fc | 250
Momento resistente |  | Mrd (Piano) | 50.18382
Verifica |  | Verifica | verificato
VERIFICA DI COMPRESSIONE
Tensione media di compressione |  | σmedio | -104.1667
Resistenza di calcolo, a compressione della muratura |  | fd | 370.3704
Verifica |  | Verifica | verificato
𝑥=𝑁/(0.85 𝑓_𝑑 0,8 t )
〖𝑀_𝑅𝑑=𝐹〗_𝑐 [𝑙/2−0.4 𝑥]
𝐹_𝑐 =0,85 𝑓_𝑑 0,8 𝑥 𝑡
〖𝑁=𝐹〗_𝑐
𝑥=𝑁/(0.85 𝑓_𝑑 0,8 l )
〖𝑀_𝑅𝑑=𝐹〗_𝑐 [𝑡/2−0.4 𝑥]
𝐹_𝑐 =0,85 𝑓_𝑑 0,8 𝑥 𝑙
〖𝑁=𝐹〗_𝑐
𝜎_𝑚𝑒𝑑𝑖𝑜=𝑁/(𝑙 𝑡)
𝜎_𝑚𝑒𝑑𝑖𝑜=𝑁/(𝑙 𝑡)
𝑉_𝑅𝑑=𝑙 𝑡 (1,5 𝜏_0𝑑)/𝑏 √(1+𝜎_0/(1,5 𝜏_0𝑑 ))

## LEGAME COSTITUTIVO
LEGAME COSTITUTIVO DELLA MURATURA
Deformazione al picco di resistenza | [5 empty] | ε₀ | -0.0018 | -
Deformazione ultima | [5 empty] | εu | -0.003 | -
Resistenza di calcolo, a compressione della muratura | [5 empty] | fd | -370.3704 | kN/m²
Valore medio del modulo di elasticità normale | [5 empty] | E | 870000 | kN/m²
| trazione |  | parabola |  | decadente
| ε | σ | ε | σ | ε | σ
0 | 0 | 0 | 0 | 0 | -0.0018 | -370.3704
1 | 0.00015 | 130.5 | -0.000225 | -86.80556 | -0.00195 | -367.7984
2 | 0.0015 | 0 | -0.00045 | -162.037 | -0.0021 | -360.0823
3 |  |  | -0.000675 | -225.6944 | -0.00225 | -347.2222
4 |  |  | -0.0009 | -277.7778 | -0.0024 | -329.2181
5 |  |  | -0.001125 | -318.287 | -0.00255 | -306.07
6 |  |  | -0.00135 | -347.2222 | -0.0027 | -277.7778
7 |  |  | -0.001575 | -364.5833 | -0.00285 | -244.3416
8 |  |  | -0.0018 | -370.3704 | -0.003 | -205.7613
Modulo elastico tangente | [5 empty] | Etan | 385.8025 | Mpa
Modulo elastico secante
[5 empty] | E(0,4fu-0) |  | 365.1433 | Mpa
[5 empty] | E(0,2fu-0) |  | 389.7998 | Mpa
[5 empty] | E(0,4fu-0,2fu) |  | 343.4205 | Mpa
ESPORTAZIONE
[9 empty] | -0.003 | -205.7613
[9 empty] | -0.00285 | -244.3416
[9 empty] | -0.0027 | -277.7778
[9 empty] | -0.00255 | -306.07
[9 empty] | -0.0024 | -329.2181
[9 empty] | -0.00225 | -347.2222
[9 empty] | -0.0021 | -360.0823
[9 empty] | -0.00195 | -367.7984
[9 empty] | -0.0018 | -370.3704
[9 empty] | -0.001575 | -364.5833
[9 empty] | -0.00135 | -347.2222
[9 empty] | -0.001125 | -318.287
[9 empty] | -0.0009 | -277.7778
[9 empty] | -0.000675 | -225.6944
[9 empty] | -0.00045 | -162.037
[9 empty] | -0.000225 | -86.80556
[9 empty] | 0 | 0
[9 empty] | 0.00015 | 130.5
[9 empty] | 0.0015 | 0
[9 empty] | 0 | 0

## NTC18 & CIRCOLARE2019
Definito il livello di conoscenza e le eventuali prove è possibile definire le caratteristiche meccaniche dei materiali come segue:
LC1: non sono richieste prove sui materiali ed i parametri meccanici sono definiti esclusivamente dalla tabella secondo le seguenti modalità: - Resistenze (fm, t0): si assume il valore minimo riportato in tabella; - Moduli elastici (E, G): si assume il valore medio riportato in tabella.
LC2: non sono richieste prove sui materiali (ai fini della valutazione delle caratteristiche meccaniche). I parametri meccanici sono definititi esclusivamente dalla tabella secondo le seguenti modalità: - Resistenze (fm, t0): si assume il valore medio riportato in tabella; - Moduli elastici (E, G): come per LC1.
LC3: sono obbligatorie le prove sui materiali (con martinetti piatti). Si distinguono tre casi in funzione del numero di provini a disposizione:
a) sono disponibili tre o più provini per ogni tipologia di muratura: - Resistenze (fm, t0): si assume il valore medio ottenuto dalle prove; - Moduli elastici (E, G): si assume il valore medio ottenuto dalle prove o il valore medio riportato in tabella.
b) Sono disponibili due soli provini per ogni tipologia di muratura: - Resistenze (fm, t0): se il valore medio ottenuto dalle prove è compreso nell’intervallo riportato in tabella, si assume come valore quello medio riportato in Tabella. Se il valore medio delle prove è maggiore dell’estremo superiore riportato in tabella, si assume quest’ultimo come valore di resistenza per i materiali. Se il valore medio delle prove è inferiore al valore minimo riportato in tabella, si assume come valore quello medio delle prove; - Moduli elastici (E, G): come il caso a).
c) È disponibile un solo provino per ogni tipologia di muratura: - Resistenze (fm, t0): se il valore di resistenza della prova è maggiore del valore minimo riportato in tabella, si assume come valore medio quello riportato in tabella. Se il valore di resistenza della prova è inferiore al valore minimo riportato in tabella, si assume come valore medio quello della prova; - Moduli elastici (E, G): come il caso a),